## Sheet1
M3410b
| База | Керамический состав | Проводник | Припой
Материал | 4J29 | 92%Al2O3 | 4J29 | HLAg72Cu28
Гальванизация | Ni：2～11.43um Au：≥4um
Размер | L：34.1mm W：19.43mm H：1.65mm
Сопротивление изоляции | ≥1×109Ω (100V DC)
Герметичность | ≥1×10-3 Pa·cm3/s