## MBCY001-p1 - MBCY006-w3c
MBCY001-p1
| Покрытие | Проводник | Изоляторы
Материал | Ковар |  | DM-305
Гальванизация | Ni: 2.54～8.9μm, Au:1.25μm
Диаметр | Φ1.27mm±0.038
Сопротивление изоляции | ≥ 1× 109 Ω (500V DC)
Герметичность | < 3x 10-9 Pa * cm3 /s