## MBCY006-w3c - MBCY006-w3c
MBCY006-w3c
| Покрытие | Колпачок | Проводник | Изоляторы
Материал | 4J42 |  | Ковар | BH-A/K
Гальванизация | Ni: 2～11.4μm, Au≥1μm | Ni: 2～11.4μm | Ni: 2～11.4μm, Au≥1.3μm
Диаметр | Покрытие:Φ5.31mm+0.2, Колпачок: H:3.1mm±0.1
Сопротивление изоляции | ≥ 1× 1010 Ω (500V DC)
Герметичность | ≥ 1x 10-3 Pa * cm3 /s
Внимание | Неуказанные допуски составляют ±0,2 мм