## MBCY009-w4i - MBCY009-w4i
MBCY009-w4i
| Покрытие | Проводник | Изоляторы
Материал | SPCC | Ковар | BH-G/K
Гальванизация | Ni: 3～8.9μm, Au≥0.03μm
Диаметр | Φ9.15mm±0.1
Сопротивление изоляции | ≥ 1× 1010 Ω (500V DC)
Герметичность | ≤ 2 x 10-3 Pa * cm3 /s
Внимание | Все допуски составляют ±0.2mm