## MBCY013-p6 - MBCY013-p6
MBCY013-p6
| Покрытие | Проводник | Изоляторы
Материал | Ковар |  | DM-305
Гальванизация | Ni: 1.3～11.43μm, Au≥1.3μm
Диаметр | Φ12.7mm±0.1
Сопротивление изоляции | ≥ 1× 1010 Ω (500V DC)
Герметичность | ≤ 1 x 10-3 Pa * cm3 /s
Внимание | Все допуски составляют ±0.1mm