## MBCY021-t6 - MBCY021-t6
MBCY021-t6
| Покрытие | Проводник | Крышка | Изоляторы
Материал | Ковар |  |  | DM-305
Гальванизация | Ni: 3～11.43μm, Au:1.3～5.7μm
Диаметр | Φ21.1mm-0.1
Сопротивление изоляции | ≥5× 108 Ω (500V DC)
Герметичность | ≤ 1 x 10-3 Pa * cm3 /s
Внимание | Заголовок：Все допуски составляют ±0.2mm |  |  | Крышка：Все допуски составляют ±0.1mm