## MDFM4333-w20
MDFM4333-w20
| Каркас | База | Проводник | Изоляторы | Сварное кольцо
Материал | #10 CRS | W50Cu50 | Медный сердечник 4J50 | Elan #13 | HLAgCu28
Гальванизация | Ni: 1.3～11.4μm |  | Ni: 1.3～11.4μm; Au≥1.3μm
Размер | L:43.18mm W:33.02mm H:7.5mm
Сопротивление изоляции | ≥1× 1010 Ω (500V DC)
Герметичность | ≤ 1 x 10-3 Pa * cm3 /s
Внимание | Неуказанные допуски составляют ±0,2 мм
Крышка
[6 empty] | Материал | 4J42
[6 empty] | Отделка | Ni: 1.3～11.4μm
[6 empty] | Диаметр | L: 43.08±0.1 W: 32.92±0.1 H:0.4±0.05