## MDFO2113-p14g
MDFO2113-p14g
| Покрытие | Проводник | Трубка | Изоляторы | Сварное кольцо
Материал | 4J29 | 4J29 | 4J29 | BH-G/K | HLAgCu28
Гальванизация | Ni:2.5～8.9μm, Au: ≥0.75μm
Размер | L:20.8mm,W:12.7mm,H:4.57mm
Сопротивление изоляции | ≥1× 1010 Ω (500V DC)
Герметичность | ≤ 1 x 10-3 Pa * cm3 /s
Внимание | Неуказанные допуски составляют ±0,2 мм
Крышка
[6 empty] | Материал | 4J42
[6 empty] | Отделка | Ni: 2.5～8.9μm, Au: ≥0.6μm
[6 empty] | Диаметр | L:20.67mm±0.1,W:12.57mm±0.1,H:0.25mm±0.05
[6 empty] | Внимание | Неуказанные допуски составляют ±0,2 мм
Категория: Оптико-электронная упаковка, вставная упаковка, герметичная упаковка стекла-металла,
Описание: 13+1 заземляющий проводник, вставная упаковка Ковара с волоконно-оптическим каналом, отделка Au.
.