## 导出摘要
此文稿由 Numbers 表格导出。所有表格均已转换为 Excel 工作表。每张 Numbers 工作表上的所有其他对象都已放置在单独的工作表中。请注意其中的公式计算可能与 Excel 不同。
Numbers 工作表名称 | Numbers 表格名称 | Excel 工作表名称
MDFO3013-w14
| MDFO3013-w14 | MDFO3013-w14 - MDFO3013-w14
| Lid | MDFO3013-w14 - Lid
| “来自工作表的所有绘图” | MDFO3013-w14 - 绘图

## MDFO3013-w14 - MDFO3013-w14
MDFO3013-w14
| Покрытие | Проводник
Материал | 4J29 | 4J29
Гальванизация | Ni:1.3～11.43μm, Au: ≥0.6μm | Ni: 1.3～11.43μm, Au: ≥1μm
Размер | L:30mm±0.15,W:13mm±0.15 H:7.5mm±0.15
Сопротивление изоляции | ≥1× 1010 Ω (500V DC)
Герметичность | ≤ 1 x 10-3 Pa * cm3 /s
Внимание | Неуказанные допуски составляют ±0,2 мм
Категория: оптико-электронная упаковка, герметичная упаковка стекла-металла,
Описание : 14 проводников с плоскими наконечниками, упаковка "бабочка" Koval с фланцем и оптоволоконным каналом, с золотым напылением.

## MDFO3013-w14 - Lid
Крышка
Материал | 4J42
Отделка | Ni: 1.3～11.43μm
Диаметр | L:29.9mm,W12.9mm,H:0.25mm±0.05
Внимание | Неуказанные допуски составляют ±0,2 мм