## MQIP4434-p52b - MQIP4434-p52b
MQIP4434-p52b
| Покрытие | Проводник | Крышка | Изоляторы
Материал | Ковар |  | 4J42 | BH-G/K
Гальванизация | Ni: 3～11.43μm, | Ni: 3～11.43μm, Au≥1.0μm | Ni: 3～11.43μm
Размер | L:44.09mm, W:34.1mm, H:7mm
Сопротивление изоляции | ≥1× 1010 Ω (500V DC)
Герметичность | ≤ 1 x 10-3 Pa * cm3 /s
Солевой аэрозоль | 24 Hrs
Внимание | Неуказанные допуски составляют ±0.2mm