## MSFO6243-w6b - MSFO6243-w6b
MSFO6243-w6b
| База | Каркас | Проводник | Трубка | Сварное колицо | Изоляторы
Материал | W85Cu15 | 4J29 | 4J29 | 4J29 | HLAgCn28 | DM-305
Гальванизация | Ni:3～9μm, Au:0.05～0.25μm
Размер | L:62mm±0.1 W:43mm±0.1 H:13.8mm±0.1
Пропускная способность по току проводника | Выдерживает пиковый импульсный ток 4 А на протяжении 30 секунд при постоянном токе 2 А
Герметичность | ≤ 1 x 10-3 Pa * cm3 /s
Приварное кольцо | Расстояние разлива припоя не должна превышать 1 мм от края.
Внимание | Неуказанные допуски составляют ±0,2 мм