## TO-46-049 - TO-46-049
TO-46-049
| База | Проводник | Изолятор
Материал | SPCC | 4J29 | BH-A/K
Гальванизация | Ni:3～8.9μm， Au:>0.03μm
Герметичность | ≤ 2 x 10-3 Pa * cm3 /s
Внимание | Неуказанные допуски составляют ±0,2 мм