## TO-39-013 - TO-39-013
TO-39-013
| База | Проводник
Материал | 4J29 | 4J29
Гальванизация | Ni:2.5～11.43μm， Au:≥0.7μm
Диаметр | Φ9.14mm+0.06-0.1mm
Сопротивление изоляции | ≥1× 109Ω (500V DC)
Герметичность | ≤ 1 x 10-3 Pa * cm3 /s
Внимание | Неуказанный допуск per GB/T 1804-m