## TtQ-10a - TTQ-10a
TTQ-10a
| Покрытие | Проводник | Изоляторы
Материал | Ковар |  | DM-305
Гальванизация | Ni: 3～7μm | Ni: 3～7μm, Au≥1μm
Диаметр | Φ18.9mm±0.05
Сопротивление изоляции | ≥1× 1010 Ω (500V DC)
Герметичность | ≤ 1 x 10-3 Pa * cm3 /s
Внимание | Неуказанные допуски составляют ±0.2mm