## UP2312-08 - UP2312-08
UP2312-08
| Покрытие | Провод | Крышка | Теплоизоляция
Материал | Ковар |  | 4J42 | DM-305
Галиванизация | Ni: 1.3～8.9μm, Au≥1.0μm |  | Ni: 1.3～11.43μm, Au≥0.6μm
Размер | L:23mm±0.1, W:12mm±0.1, H:5.5mm±0.1
Cопротивление изоляции | ≥1× 109 Ω (500V DC)
Герметичность | ≤ 1 x 10-3 Pa * cm3 /s
Внимание | Неуказанные допуски составляют ±0.2mm